## Separação dados - Treino - Simu
Adsorção de CO2 - Isotermas |  |  |  | Propriedades fisico-quimicas dos adsorventes de CO2
Material | Adsorvato | Temperatura (K) | Finalidade | Sample code | MgO (mg/g) | K2CO3(mg/g) | Sbet (m2/g) | Vme (cm3/g) | Dme(nm) | A10 (cm3/g) STP - 10kPa - 20°C | A100 (cm3/g STP - 100kPa - 20°C
Mg-SBA-15 | Carbon Dioxide | 213 | Treino | SBA-15 | 0 | 0 | 660 | 1.03 | 10.2 | 2 | 16.5
Mg-SBA-15 | Carbon Dioxide | 273 | Treino | Mg-SBA-15 | 38 | 0 | 464 | 0.65 | 9.2 | 1.7 | 12.2
MgK-SBA-15 | Carbon Dioxide | 273 | Treino | Mg/K-SBA-15 | 38 | 43 | 257 | 0.49 | 8.7 | 7.8 | 18.8
MgK-SBA-15 | Carbon Dioxide | 293 | treino
SBA-15 | Carbon Dioxide | 293 | Treino
Mg-SBA-15 | Carbon Dioxide | 293 | Treino
Mg-SBA-15 | Carbon Dioxide | 293 | Simulação
MgK-SBA-15 | Carbon Dioxide | 293 | Treino
MgK-SBA-15 | Carbon Dioxide | 313 | Simulação
Mg-SBA-15 | Carbon Dioxide | 333 | Treino
MgK-SBA-15 | Carbon Dioxide | 333 | Treino

## Dados - CO2
Entradas | [6 empty] | Saídas | Id da isoterma + finalidade
Temperatura (K) | pressure (bar) | MgO (mg/g) | K2CO3(mg/g) | Sbet (m2/g) | Vme (cm3/g) | Dme(nm) | total_adsorption (cm3/g) | SBA-15-CO2-293K - Treino
293 | 0.0108153 | 0 | 0 | 660 | 1.03 | 10.2 | 0.217027
293 | 0.0291486 | 0 | 0 | 660 | 1.03 | 10.2 | 0.617027
293 | 0.0641486 | 0 | 0 | 660 | 1.03 | 10.2 | 1.28369
293 | 0.0991486 | 0 | 0 | 660 | 1.03 | 10.2 | 1.95036
293 | 0.135815 | 0 | 0 | 660 | 1.03 | 10.2 | 2.68369
293 | 0.194149 | 0 | 0 | 660 | 1.03 | 10.2 | 3.85036
293 | 0.272482 | 0 | 0 | 660 | 1.03 | 10.2 | 5.01703
293 | 0.337482 | 0 | 0 | 660 | 1.03 | 10.2 | 6.21703
293 | 0.399149 | 0 | 0 | 660 | 1.03 | 10.2 | 7.31703
293 | 0.472482 | 0 | 0 | 660 | 1.03 | 10.2 | 8.41703
293 | 0.537482 | 0 | 0 | 660 | 1.03 | 10.2 | 9.48369
293 | 0.600815 | 0 | 0 | 660 | 1.03 | 10.2 | 10.4837
293 | 0.670815 | 0 | 0 | 660 | 1.03 | 10.2 | 11.4837
293 | 0.735815 | 0 | 0 | 660 | 1.03 | 10.2 | 12.4504
293 | 0.802482 | 0 | 0 | 660 | 1.03 | 10.2 | 13.4504
293 | 0.874149 | 0 | 0 | 660 | 1.03 | 10.2 | 14.517
293 | 0.937482 | 0 | 0 | 660 | 1.03 | 10.2 | 15.4504
293 | 1.00082 | 0 | 0 | 660 | 1.03 | 10.2 | 16.4837
293 | 0.000815 | 38 | 43 | 257 | 0.49 | 8.7 | 2.11703 | Mg K-SBA-15-CO2-293K - Treino
293 | 0.00248196 | 38 | 43 | 257 | 0.49 | 8.7 | 3.25036
293 | 0.0108153 | 38 | 43 | 257 | 0.49 | 8.7 | 4.11703
293 | 0.0258153 | 38 | 43 | 257 | 0.49 | 8.7 | 5.11703
293 | 0.0358153 | 38 | 43 | 257 | 0.49 | 8.7 | 5.85036
293 | 0.067482 | 38 | 43 | 257 | 0.49 | 8.7 | 6.78369
293 | 0.102482 | 38 | 43 | 257 | 0.49 | 8.7 | 7.75036
293 | 0.139149 | 38 | 43 | 257 | 0.49 | 8.7 | 8.61703
293 | 0.205815 | 38 | 43 | 257 | 0.49 | 8.7 | 9.91703
293 | 0.270815 | 38 | 43 | 257 | 0.49 | 8.7 | 10.917
293 | 0.334149 | 38 | 43 | 257 | 0.49 | 8.7 | 11.917
293 | 0.407482 | 38 | 43 | 257 | 0.49 | 8.7 | 12.7837
293 | 0.472482 | 38 | 43 | 257 | 0.49 | 8.7 | 13.6837
293 | 0.535815 | 38 | 43 | 257 | 0.49 | 8.7 | 14.317
293 | 0.607482 | 38 | 43 | 257 | 0.49 | 8.7 | 15.1837
293 | 0.674149 | 38 | 43 | 257 | 0.49 | 8.7 | 15.7837
293 | 0.739149 | 38 | 43 | 257 | 0.49 | 8.7 | 16.417
293 | 0.807482 | 38 | 43 | 257 | 0.49 | 8.7 | 17.0837
293 | 0.875815 | 38 | 43 | 257 | 0.49 | 8.7 | 17.617
293 | 0.932482 | 38 | 43 | 257 | 0.49 | 8.7 | 18.2504
293 | 1.00415 | 38 | 43 | 257 | 0.49 | 8.7 | 18.817
293 | 0.0108153 | 38 | 0 | 464 | 0.65 | 9.2 | 0.217027 | Mg-SBA-15-CO2-293K - Treino
293 | 0.0341486 | 38 | 0 | 464 | 0.65 | 9.2 | 0.617027
293 | 0.0558153 | 38 | 0 | 464 | 0.65 | 9.2 | 1.01703
293 | 0.082482 | 38 | 0 | 464 | 0.65 | 9.2 | 1.48369
293 | 0.114149 | 38 | 0 | 464 | 0.65 | 9.2 | 1.95036
293 | 0.159149 | 38 | 0 | 464 | 0.65 | 9.2 | 2.55036
293 | 0.205815 | 38 | 0 | 464 | 0.65 | 9.2 | 3.21703
293 | 0.274149 | 38 | 0 | 464 | 0.65 | 9.2 | 4.11703
293 | 0.332482 | 38 | 0 | 464 | 0.65 | 9.2 | 4.88369
293 | 0.399149 | 38 | 0 | 464 | 0.65 | 9.2 | 5.75036
293 | 0.472482 | 38 | 0 | 464 | 0.65 | 9.2 | 6.55036
293 | 0.532482 | 38 | 0 | 464 | 0.65 | 9.2 | 7.21703
293 | 0.602482 | 38 | 0 | 464 | 0.65 | 9.2 | 8.05036
293 | 0.670815 | 38 | 0 | 464 | 0.65 | 9.2 | 8.85036
293 | 0.737482 | 38 | 0 | 464 | 0.65 | 9.2 | 9.55036
293 | 0.799149 | 38 | 0 | 464 | 0.65 | 9.2 | 10.0837
293 | 0.870815 | 38 | 0 | 464 | 0.65 | 9.2 | 10.8504
293 | 0.937482 | 38 | 0 | 464 | 0.65 | 9.2 | 11.617
293 | 1.00248 | 38 | 0 | 464 | 0.65 | 9.2 | 12.217
273 | 0.022482 | 38 | 0 | 464 | 0.65 | 9.2 | 1.15036 | Mg-SBA-15-CO2-273K - Treino
273 | 0.047482 | 38 | 0 | 464 | 0.65 | 9.2 | 2.01703
273 | 0.0841486 | 38 | 0 | 464 | 0.65 | 9.2 | 2.91703
273 | 0.110815 | 38 | 0 | 464 | 0.65 | 9.2 | 3.81703
273 | 0.149149 | 38 | 0 | 464 | 0.65 | 9.2 | 4.65036
273 | 0.200815 | 38 | 0 | 464 | 0.65 | 9.2 | 5.81703
273 | 0.259149 | 38 | 0 | 464 | 0.65 | 9.2 | 7.01703
273 | 0.332482 | 38 | 0 | 464 | 0.65 | 9.2 | 8.35036
273 | 0.397482 | 38 | 0 | 464 | 0.65 | 9.2 | 9.48369
273 | 0.459149 | 38 | 0 | 464 | 0.65 | 9.2 | 10.617
273 | 0.524149 | 38 | 0 | 464 | 0.65 | 9.2 | 11.7504
273 | 0.595815 | 38 | 0 | 464 | 0.65 | 9.2 | 12.7504
273 | 0.675815 | 38 | 0 | 464 | 0.65 | 9.2 | 13.9504
273 | 0.737482 | 38 | 0 | 464 | 0.65 | 9.2 | 14.817
273 | 0.809149 | 38 | 0 | 464 | 0.65 | 9.2 | 15.6837
273 | 0.884149 | 38 | 0 | 464 | 0.65 | 9.2 | 16.6837
273 | 0.947482 | 38 | 0 | 464 | 0.65 | 9.2 | 17.4837
273 | 0.999149 | 38 | 0 | 464 | 0.65 | 9.2 | 18.0837
293 | 0.0341486 | 38 | 0 | 464 | 0.65 | 9.2 | 0.783694 | Mg-SBA-15-CO2-293K - Simulação
293 | 0.062482 | 38 | 0 | 464 | 0.65 | 9.2 | 1.38369
293 | 0.105815 | 38 | 0 | 464 | 0.65 | 9.2 | 1.91703
293 | 0.145815 | 38 | 0 | 464 | 0.65 | 9.2 | 2.58369
293 | 0.200815 | 38 | 0 | 464 | 0.65 | 9.2 | 3.35036
293 | 0.267482 | 38 | 0 | 464 | 0.65 | 9.2 | 4.15036
293 | 0.334149 | 38 | 0 | 464 | 0.65 | 9.2 | 4.95036
293 | 0.412482 | 38 | 0 | 464 | 0.65 | 9.2 | 5.85036
293 | 0.470815 | 38 | 0 | 464 | 0.65 | 9.2 | 6.48369
293 | 0.549149 | 38 | 0 | 464 | 0.65 | 9.2 | 7.31703
293 | 0.670815 | 38 | 0 | 464 | 0.65 | 9.2 | 8.55036
293 | 0.735815 | 38 | 0 | 464 | 0.65 | 9.2 | 9.11703
293 | 0.805815 | 38 | 0 | 464 | 0.65 | 9.2 | 9.75036
293 | 0.865815 | 38 | 0 | 464 | 0.65 | 9.2 | 10.317
293 | 0.930815 | 38 | 0 | 464 | 0.65 | 9.2 | 10.9504
293 | 1.00415 | 38 | 0 | 464 | 0.65 | 9.2 | 11.5504
213 | 0.0408153 | 38 | 0 | 464 | 0.65 | 9.2 | 0.450361 | Mg-SBA-15-CO2-213K - Simulação
213 | 0.0708153 | 38 | 0 | 464 | 0.65 | 9.2 | 0.783694
213 | 0.104149 | 38 | 0 | 464 | 0.65 | 9.2 | 1.08369
213 | 0.137482 | 38 | 0 | 464 | 0.65 | 9.2 | 1.41703
213 | 0.199149 | 38 | 0 | 464 | 0.65 | 9.2 | 1.85036
213 | 0.274149 | 38 | 0 | 464 | 0.65 | 9.2 | 2.55036
213 | 0.337482 | 38 | 0 | 464 | 0.65 | 9.2 | 2.91703
213 | 0.415815 | 38 | 0 | 464 | 0.65 | 9.2 | 3.48369
213 | 0.487482 | 38 | 0 | 464 | 0.65 | 9.2 | 3.91703
213 | 0.554149 | 38 | 0 | 464 | 0.65 | 9.2 | 4.35036
213 | 0.632482 | 38 | 0 | 464 | 0.65 | 9.2 | 4.88369
213 | 0.734149 | 38 | 0 | 464 | 0.65 | 9.2 | 5.51703
213 | 0.802482 | 38 | 0 | 464 | 0.65 | 9.2 | 5.98369
213 | 0.877482 | 38 | 0 | 464 | 0.65 | 9.2 | 6.38369
213 | 0.945815 | 38 | 0 | 464 | 0.65 | 9.2 | 6.78369
213 | 1.00415 | 38 | 0 | 464 | 0.65 | 9.2 | 7.11703
333 | 0.0491486 | 38 | 0 | 464 | 0.65 | 9.2 | 0.250361 | Mg-SBA-15-CO2-333K - Simulação
333 | 0.087482 | 38 | 0 | 464 | 0.65 | 9.2 | 0.583694
333 | 0.124149 | 38 | 0 | 464 | 0.65 | 9.2 | 0.850361
333 | 0.204149 | 38 | 0 | 464 | 0.65 | 9.2 | 1.11703
333 | 0.270815 | 38 | 0 | 464 | 0.65 | 9.2 | 1.41703
333 | 0.339149 | 38 | 0 | 464 | 0.65 | 9.2 | 1.68369
333 | 0.419149 | 38 | 0 | 464 | 0.65 | 9.2 | 2.05036
333 | 0.532482 | 38 | 0 | 464 | 0.65 | 9.2 | 2.51703
333 | 0.622482 | 38 | 0 | 464 | 0.65 | 9.2 | 2.88369
333 | 0.730815 | 38 | 0 | 464 | 0.65 | 9.2 | 3.28369
333 | 0.820815 | 38 | 0 | 464 | 0.65 | 9.2 | 3.68369
333 | 0.909149 | 38 | 0 | 464 | 0.65 | 9.2 | 4.05036
333 | 0.984149 | 38 | 0 | 464 | 0.65 | 9.2 | 4.28369
333 | 1.00248 | 38 | 0 | 464 | 0.65 | 9.2 | 4.35036
273 | 0.000815 | 38 | 43 | 257 | 0.49 | 8.7 | 4.60462 | MgK-SBA-15-CO2- 273K -Simulação
273 | 0.00748196 | 38 | 43 | 257 | 0.49 | 8.7 | 5.89628
273 | 0.0258153 | 38 | 43 | 257 | 0.49 | 8.7 | 7.02128
273 | 0.052482 | 38 | 43 | 257 | 0.49 | 8.7 | 8.47962
273 | 0.0791486 | 38 | 43 | 257 | 0.49 | 8.7 | 9.81295
273 | 0.110815 | 38 | 43 | 257 | 0.49 | 8.7 | 10.938
273 | 0.152482 | 38 | 43 | 257 | 0.49 | 8.7 | 12.063
273 | 0.195815 | 38 | 43 | 257 | 0.49 | 8.7 | 13.2713
273 | 0.262482 | 38 | 43 | 257 | 0.49 | 8.7 | 14.7296
273 | 0.327482 | 38 | 43 | 257 | 0.49 | 8.7 | 15.938
273 | 0.399149 | 38 | 43 | 257 | 0.49 | 8.7 | 17.1463
273 | 0.474149 | 38 | 43 | 257 | 0.49 | 8.7 | 18.2296
273 | 0.535815 | 38 | 43 | 257 | 0.49 | 8.7 | 19.188
273 | 0.634149 | 38 | 43 | 257 | 0.49 | 8.7 | 20.3963
273 | 0.730815 | 38 | 43 | 257 | 0.49 | 8.7 | 21.438
273 | 0.827482 | 38 | 43 | 257 | 0.49 | 8.7 | 22.4796
273 | 0.935815 | 38 | 43 | 257 | 0.49 | 8.7 | 23.688
273 | 1.00582 | 38 | 43 | 257 | 0.49 | 8.7 | 24.2713
293 | 0.00581529 | 38 | 43 | 257 | 0.49 | 8.7 | 4.02128 | MgK-SBA-15-CO2-293K- Simulação
293 | 0.0158153 | 38 | 43 | 257 | 0.49 | 8.7 | 4.64628
293 | 0.027482 | 38 | 43 | 257 | 0.49 | 8.7 | 5.39628
293 | 0.0541486 | 38 | 43 | 257 | 0.49 | 8.7 | 6.43795
293 | 0.0758153 | 38 | 43 | 257 | 0.49 | 8.7 | 7.14628
293 | 0.115815 | 38 | 43 | 257 | 0.49 | 8.7 | 8.06295
293 | 0.169149 | 38 | 43 | 257 | 0.49 | 8.7 | 9.06295
293 | 0.270815 | 38 | 43 | 257 | 0.49 | 8.7 | 10.6463
293 | 0.377482 | 38 | 43 | 257 | 0.49 | 8.7 | 12.1046
293 | 0.470815 | 38 | 43 | 257 | 0.49 | 8.7 | 13.313
293 | 0.565815 | 38 | 43 | 257 | 0.49 | 8.7 | 14.2713
293 | 0.672482 | 38 | 43 | 257 | 0.49 | 8.7 | 15.3546
293 | 0.739149 | 38 | 43 | 257 | 0.49 | 8.7 | 15.8963
293 | 0.807482 | 38 | 43 | 257 | 0.49 | 8.7 | 16.563
293 | 0.874149 | 38 | 43 | 257 | 0.49 | 8.7 | 17.1463
293 | 0.939149 | 38 | 43 | 257 | 0.49 | 8.7 | 17.7713
293 | 1.00248 | 38 | 43 | 257 | 0.49 | 8.7 | 18.188
313 | 0.000815 | 38 | 43 | 257 | 0.49 | 8.7 | 2.97962 | MgK-SBA-15-CO2-313k- Simulação
313 | 0.0258153 | 38 | 43 | 257 | 0.49 | 8.7 | 3.97962
313 | 0.0458153 | 38 | 43 | 257 | 0.49 | 8.7 | 4.77128
313 | 0.082482 | 38 | 43 | 257 | 0.49 | 8.7 | 5.52128
313 | 0.112482 | 38 | 43 | 257 | 0.49 | 8.7 | 6.02128
313 | 0.144149 | 38 | 43 | 257 | 0.49 | 8.7 | 6.52128
313 | 0.194149 | 38 | 43 | 257 | 0.49 | 8.7 | 7.14628
313 | 0.269149 | 38 | 43 | 257 | 0.49 | 8.7 | 7.89628
313 | 0.330815 | 38 | 43 | 257 | 0.49 | 8.7 | 8.56295
313 | 0.410815 | 38 | 43 | 257 | 0.49 | 8.7 | 9.35462
313 | 0.497482 | 38 | 43 | 257 | 0.49 | 8.7 | 10.1046
313 | 0.584149 | 38 | 43 | 257 | 0.49 | 8.7 | 10.6463
313 | 0.670815 | 38 | 43 | 257 | 0.49 | 8.7 | 11.3546
313 | 0.765815 | 38 | 43 | 257 | 0.49 | 8.7 | 11.8963
313 | 0.874149 | 38 | 43 | 257 | 0.49 | 8.7 | 12.6463
313 | 0.937482 | 38 | 43 | 257 | 0.49 | 8.7 | 12.938
313 | 1.00748 | 38 | 43 | 257 | 0.49 | 8.7 | 13.5213
333 | -0.000851 | 38 | 43 | 257 | 0.49 | 8.7 | 1.97962 | MgK-SBA-15-CO2- 333K - Simulação
333 | 0.0108153 | 38 | 43 | 257 | 0.49 | 8.7 | 2.68795
333 | 0.0308153 | 38 | 43 | 257 | 0.49 | 8.7 | 3.22962
333 | 0.0491486 | 38 | 43 | 257 | 0.49 | 8.7 | 3.68795
333 | 0.0908153 | 38 | 43 | 257 | 0.49 | 8.7 | 4.22962
333 | 0.139149 | 38 | 43 | 257 | 0.49 | 8.7 | 4.89628
333 | 0.212482 | 38 | 43 | 257 | 0.49 | 8.7 | 5.47962
333 | 0.285815 | 38 | 43 | 257 | 0.49 | 8.7 | 6.06295
333 | 0.370815 | 38 | 43 | 257 | 0.49 | 8.7 | 6.60462
333 | 0.472482 | 38 | 43 | 257 | 0.49 | 8.7 | 7.18795
333 | 0.539149 | 38 | 43 | 257 | 0.49 | 8.7 | 7.68795
333 | 0.604149 | 38 | 43 | 257 | 0.49 | 8.7 | 7.97962
333 | 0.672482 | 38 | 43 | 257 | 0.49 | 8.7 | 8.35462
333 | 0.744149 | 38 | 43 | 257 | 0.49 | 8.7 | 8.72962
333 | 0.807482 | 38 | 43 | 257 | 0.49 | 8.7 | 9.06295
333 | 0.882482 | 38 | 43 | 257 | 0.49 | 8.7 | 9.39628
333 | 0.947482 | 38 | 43 | 257 | 0.49 | 8.7 | 9.60462
333 | 1.00415 | 38 | 43 | 257 | 0.49 | 8.7 | 9.85462
313 | 0.000815 | 38 | 43 | 257 | 0.49 | 8.7 | 2.97962 | MgK-SBA-15-CO2-313K - Simulação
313 | 0.0258153 | 38 | 43 | 257 | 0.49 | 8.7 | 3.97962
313 | 0.0458153 | 38 | 43 | 257 | 0.49 | 8.7 | 4.77128
313 | 0.082482 | 38 | 43 | 257 | 0.49 | 8.7 | 5.52128
313 | 0.112482 | 38 | 43 | 257 | 0.49 | 8.7 | 6.02128
313 | 0.144149 | 38 | 43 | 257 | 0.49 | 8.7 | 6.52128
313 | 0.194149 | 38 | 43 | 257 | 0.49 | 8.7 | 7.14628
313 | 0.269149 | 38 | 43 | 257 | 0.49 | 8.7 | 7.89628
313 | 0.330815 | 38 | 43 | 257 | 0.49 | 8.7 | 8.56295
313 | 0.410815 | 38 | 43 | 257 | 0.49 | 8.7 | 9.35462
313 | 0.497482 | 38 | 43 | 257 | 0.49 | 8.7 | 10.1046
313 | 0.584149 | 38 | 43 | 257 | 0.49 | 8.7 | 10.6463
313 | 0.670815 | 38 | 43 | 257 | 0.49 | 8.7 | 11.3546
313 | 0.765815 | 38 | 43 | 257 | 0.49 | 8.7 | 11.8963
313 | 0.874149 | 38 | 43 | 257 | 0.49 | 8.7 | 12.6463
313 | 0.937482 | 38 | 43 | 257 | 0.49 | 8.7 | 12.938
313 | 1.00748 | 38 | 43 | 257 | 0.49 | 8.7 | 13.5213

## Simulação Vs Experimental
Mg-SBA-15-CO2-293K
Entradas | [6 empty] | Saida Experimental | Saida Simulada
Temperatura (K) | pressure (bar) | MgO (mg/g) | K2CO3(mg/g) | Sbet (m2/g) | Vme (cm3/g) | Dme(nm) | total_adsorption (cm3/g) | total_adsorption (cm3/g)
313 | 0.000815 | 38 | 43 | 257 | 0.49 | 8.7 | 2.97962 | 2.737693
313 | 0.0258153 | 38 | 43 | 257 | 0.49 | 8.7 | 3.97962 | 4.14061
313 | 0.0458153 | 38 | 43 | 257 | 0.49 | 8.7 | 4.77128 | 4.756128
313 | 0.082482 | 38 | 43 | 257 | 0.49 | 8.7 | 5.52128 | 5.537835
313 | 0.112482 | 38 | 43 | 257 | 0.49 | 8.7 | 6.02128 | 6.038449
313 | 0.144149 | 38 | 43 | 257 | 0.49 | 8.7 | 6.52128 | 6.49655
313 | 0.194149 | 38 | 43 | 257 | 0.49 | 8.7 | 7.14628 | 7.129407
313 | 0.269149 | 38 | 43 | 257 | 0.49 | 8.7 | 7.89628 | 7.954115
313 | 0.330815 | 38 | 43 | 257 | 0.49 | 8.7 | 8.56295 | 8.562413
313 | 0.410815 | 38 | 43 | 257 | 0.49 | 8.7 | 9.35462 | 9.287356
313 | 0.497482 | 38 | 43 | 257 | 0.49 | 8.7 | 10.1046 | 10.00949
313 | 0.584149 | 38 | 43 | 257 | 0.49 | 8.7 | 10.6463 | 10.67824
313 | 0.670815 | 38 | 43 | 257 | 0.49 | 8.7 | 11.3546 | 11.30315
313 | 0.765815 | 38 | 43 | 257 | 0.49 | 8.7 | 11.8963 | 11.94893
313 | 0.874149 | 38 | 43 | 257 | 0.49 | 8.7 | 12.6463 | 12.65213
313 | 0.937482 | 38 | 43 | 257 | 0.49 | 8.7 | 12.938 | 13.05525
313 | 1.00748 | 38 | 43 | 257 | 0.49 | 8.7 | 13.5213 | 13.50094
MgK-SBA-15 - CO2 - 313K
Entradas | [6 empty] | Saida Experimental | Saida Simulada
Temperatura (K) | pressure (bar) | MgO (mg/g) | K2CO3(mg/g) | Sbet (m2/g) | Vme (cm3/g) | Dme(nm) | total_adsorption (cm3/g) | total_adsorption (cm3/g)
293 | 0.0341486 | 38 | 0 | 464 | 0.65 | 9.2 | 0.783694 | 0.6578008
293 | 0.062482 | 38 | 0 | 464 | 0.65 | 9.2 | 1.38369 | 1.13902
293 | 0.105815 | 38 | 0 | 464 | 0.65 | 9.2 | 1.91703 | 1.810811
293 | 0.145815 | 38 | 0 | 464 | 0.65 | 9.2 | 2.58369 | 2.391626
293 | 0.200815 | 38 | 0 | 464 | 0.65 | 9.2 | 3.35036 | 3.154027
293 | 0.267482 | 38 | 0 | 464 | 0.65 | 9.2 | 4.15036 | 4.040813
293 | 0.334149 | 38 | 0 | 464 | 0.65 | 9.2 | 4.95036 | 4.896152
293 | 0.412482 | 38 | 0 | 464 | 0.65 | 9.2 | 5.85036 | 5.864687
293 | 0.470815 | 38 | 0 | 464 | 0.65 | 9.2 | 6.48369 | 6.560371
293 | 0.549149 | 38 | 0 | 464 | 0.65 | 9.2 | 7.31703 | 7.460162
293 | 0.670815 | 38 | 0 | 464 | 0.65 | 9.2 | 8.55036 | 8.786393
293 | 0.735815 | 38 | 0 | 464 | 0.65 | 9.2 | 9.11703 | 9.468973
293 | 0.805815 | 38 | 0 | 464 | 0.65 | 9.2 | 9.75036 | 10.19697
293 | 0.865815 | 38 | 0 | 464 | 0.65 | 9.2 | 10.317 | 10.82708
293 | 0.930815 | 38 | 0 | 464 | 0.65 | 9.2 | 10.9504 | 11.53152
293 | 1.00415 | 38 | 0 | 464 | 0.65 | 9.2 | 11.5504 | 12.37617